## Лист1
ТРУБЫ КОРСИС ПЛЮС
ИЗ ВЫСОКОМОДУЛЬНОГО ПОЛИЭТИЛЕНА ДЛЯ ХОЗЯЙСТВЕННО-ПИТЬЕВОГО ВОДОСНАБЖЕНИЯ, ВОДООТВЕДЕНИЯ И КАНАЛИЗАЦИИ, ТУ 2248–005–73011750–2008
с 01 февраля 2013 г.
Трубы КОРСИС ПЛЮС изготавливается по уникальной технологии, разработанной совместно с компанией "Krah AG" (Германия), из полиэтилена методом коэкструзии и имеет гладкую внутреннюю поверхность и профилированную стенку.
Трубы по номинальному внутреннему диаметру (ID)
Безнапорные трубы
|  | Внутренний диаметр D, мм | Класс кольцевой жесткости SN | Наружный диаметр, мм | Тип профиля | Цена 1 п.м. руб. без НДС |  | Кольца
Профиль PR | [5 empty] | с раструбом и электронагревателем | с раструбом и уплот-нительными кольцами | Цена за 1 шт. руб. без НДС
строительная длина L=6 м
|  | 1200 | 2 | 1322 | PR-54-05.89 | 12454 | 13180.5 | 2350
|  |  | 4 | 1346 | PR-65-09.63 | 14902.5 | 15629
|  |  | 6 | 1360 | PR-75-13.93 | 17227.5 | 17954
|  |  | 8 | 1372 | PR-75-18.22 | 20302.5 | 21028.5
|  | 1400 | 2 | 1530 | PR-54-07.84 | 18922 | 19757.5 | 2708
|  |  | 4 | 1544 | PR-65-14.27 | 23060.5 | 23896.5
|  |  | 6 | 1578 | PR-75-24.29 | 27794 | 28630
|  |  | 8 | 1580 | PR-75-31.76 | 33924.5 | 34760.5
|  | 1600 | 2 | 1752 | PR-75-16.57 | 25403 | 26353 | 3078
Профиль OL |  |  | 4 | 1762 | PR-75-21.16 | 30988.5 | 31938.5
|  |  | 6 | 1808 | OL-65-30.81 | 33632 | 34582
|  |  | 8 | 1832 | OL-75-44.04 | 37699 | 38649
|  | 2000 | 2 | 2128 | PR-75-20.26 | 36905.5 | 38080 | 3806
|  |  | 4 | 2220 | OL-75-35.42 | 42347 | 43521.5
|  |  | 6 | 2228 | OL-75-52.20 | 51031 | 52206
|  |  | 8 | 2250 | OL-75-69.43 | 56615.5 | 57790
|  | 2200 | 2 | 2454 | OL-75-30.16 | 41879.5 | 43065.5 | 3878
|  |  | 4 | 2482 | OL-75-57.23 | 57585 | 58771
|  |  | 6 | 2506 | OL-75-85.03 | 71443.5 | 72630
|  |  | 8 | 2528 | OL-75-118.90 | 84964.5 | 86150.5
Трубы для напорных сетей
Внутренний диаметр D, мм | SN | Рабочее давление, МПа | Наружный диаметр, мм | Тип профиля | Цена 1 п.м. без НДС
с раструбом и электронагревателем
строительная длина L=6 м
1200 | 2 | 0.15 | 1316 | PR-54-05.99 | 13057
| 3 | 0.25 | 1320 | PR-54-06.62 | 14577
| 4 | 0.35 | 1322 | PR-54-08.48 | 19347
| 6 | 0.5 | 1350 | PR-54-14.19 | 27460
| 8 | 0.6 | 1362 | PR-54-17.33 | 32426
1400 | 2 | 0.15 | 1522 | PR-54-09.84 | 18943
| 3 | 0.25 | 1528 | PR-54-11.03 | 21975
| 3 | 0.35 | 1538 | PR-54-11.51 | 26089
| 5 | 0.5 | 1562 | PR-54-17.34 | 37668
| 6 | 0.6 | 1574 | PR-54-21.11 | 43471
1600 | 3 | 0.15 | 1732 | PR-65-15.11 | 24812
| 3 | 0.25 | 1742 | PR-65-16.81 | 28243
| 4 | 0.35 | 1754 | PR-65-20.89 | 34774
| 6 | 0.5 | 1780 | PR-65-34.84 | 49991
| 8 | 0.6 | 1792 | PR-65-43.81 | 57603
2000 | 3 | 0.15 | 2130 | PR-75-30.79 | 42836
| 3 | 0.25 | 2142 | PR-75-31.41 | 45401
| 3 | 0.35 | 2160 | PR-75-34.64 | 53833
| 5 | 0.5 | 2188 | PR-75-57.02 | 74248
Любая другая длина трубы L может быть выбрана заказчиком, с шагом 100 мм в диапазоне от 1 до 6 м
СОЕДИНЕНИЕ ТРУБ:
1. осуществляется враструб путем электрофузионной сварки муфтовым аппаратом.
2. безнапорные трубы могут соединяться враструб через два уплотнения. Для этого труба оснащена раструбом с пазами под каучуковые кольца.