## Кровля+звуко-гидроизоляция
ООО Торгово-промышленная компания «Альтея»
420034, г.Казань, ул.Проточная, д.8, оф. 202
тел/факс: (843) 518-96-96, 518-12-09, 518-12-19
www.alteya.ru, E-mail:info@alteya.ru
ПРАЙС - ЛИСТ от 9 декабря 2013г.
РУЛОННЫЕ НАПЛАВЛЯЕМЫЕ МАТЕРИАЛЫ ДЛЯ КРОВЛИ И ГИДРОИЗОЛЯЦИИ
№ | Марка | Технические характеристики |  |  |  | Цена за 1м2 с НДС, руб.
|  | Основа | Вес/Толщина кг/мм | Защитное покрытие | Площадь м²/ Кол-во м² на поддоне
БИСТЕРОЛ - битумно-полимерный материал повышенной надежности
Бистерол ПРЕМИУМ, теплостойкость не мене 100°C, гибкость на брусе R10 мм не выше -25°С, долговечность не менее 25 лет.
1 | Бистерол-КЭ5,5 | полиэстр | 5,5/4,3 | сланец / пленка | 10/200 | 159
2 | Бистерол-КЭ5,0 | полиэстр | 5,2/4,0 | сланец / пленка | 10/200 | 149
3 | Бистерол-ПЭ4,5 | полиэстр | 4,5/3,3 | пленка / пленка | 10/200 | 149
4 | Бистерол-ПЭ4,0 | полиэстр | 4,2/3,0 | пленка / пленка | 10/200 | 142
5 | Бистерол-КТ5,0 ЖКХ | стеклоткань | 5,2/4,0 | сланец / пленка | 10/200 | 141
6 | Бистерол-ПТ4,0 ЖКХ | стеклоткань | 4,2/3,0 | пленка / пленка | 10/230 | 133
Бистерол БИЗНЕС, теплостойкость не мене 95°C, гибкость на брусе R25 мм не выше -20°С, долговечность не менее 20 лет.
7 | Бистерол-КЭ4,5 | полиэстр | 4,8/3,8 | сланец / пленка | 10/230 | 139.9
8 | Бистерол-КТ4,5 | стеклоткань | 4,8/3,8 | сланец / пленка | 10/230 | 131.9
9 | Бистерол-ПЭ3,5 | полиэстр | 3,8/2,8 | пленка / пленка | 10/280 | 120.3
10 | Бистерол-ПТ3,5 | стеклоткань | 3,8/2,8 | пленка /пленка | 10/280 | 113.5
Бистерол СТАНДАРТ, теплостойкость не мене 90°C, гибкость на брусе R25 мм не выше -15°С, долговечность не менее 15 лет.
11 | Бистерол-КТ4,5(ст) | стеклоткань | 4.5 | гр.серый /пленка | 10/250 | 108.5
12 | Бистерол-КТ4,0(ст) | стеклоткань | 4 | гр.серый / пленка | 10/300 | 100.9
13 | Бистерол-ПТ3,5(ст) | стеклоткань | 3.5 | пленка / пленка | 10/300 | 100.8
14 | Бистерол-ПТ3,0(ст) | стеклоткань | 3 | пленка / пленка | 10/360 | 92.9
Бистерол ЭКОНОМ, теплостойкость не мене 85°C, гибкость на брусе R25 мм не выше -10°С, долговечность не менее 10 лет.
15 | Бистерол-КТ4,5(эк) | стеклоткань | 4.5 | гр.серый / пленка | 10/250 | 97
16 | Бистерол-КТ4,0(эк) | стеклоткань | 4 | гр.серый / пленка | 10/300 | 90.9
17 | Бистерол-ПТ3,5(эк) | стеклоткань | 3.5 | пленка / пленка | 10/300 | 90.7
18 | Бистерол-ПТ3,0(эк) | стеклоткань | 3 | пленка / пленка | 10/360 | 83.9
ЭкоИзол - битумный материал для качественного устройства малобюджетных кровель
ЭкоИзол, теплостойкость не мене 80°C, гибкость на брусе R25 мм не выше 0°С, долговечность не менее 5 лет.
19 | ЭкоИзол-КТ4,0 | стеклоткань | 4 | гр. серый / пленка | 10/250 | 80.9
20 | ЭкоИзол-КХ4,0 | стеклохолст | 4 | гр. серый / пленка | 10/250 | 70.9
21 | ЭкоИзол-ПТ3,0 | стеклоткань | 3 | пленка / пленка | 15/345 | 70.9
22 | ЭкоИзол-ПХ3,0 | стеклохолст | 3 | пленка / пленка | 15/345 | 57.9
ЗВУКО И ГИДРОИЗОЛЯЦИОННЫЕ МАТЕРАЛЫ
ФИБИОЛ, материал предназначен для звуко и гидро изоляции в конструкции плавающего пола
№ | Марка | Индекс снижения ударного шума Rw,n, Дб |  | Толщина, мм | Площадь м²/ Кол-во м² на поддоне | Цена за 1м2 с НДС, руб.
1 | Фибиол-Люкс | 26 |  | 8 | 10/120 | 180
2 | Фибиол-Стандарт | 23 |  | 4 | 10/200 | 140
Праймер, герметик
№ | Наименование |  | Назначение |  | Упаковка | Цена за упак. с НДС, руб.
1 | Праймер битумный, готовый |  | Подготовка основания кровли |  | 20 л - 16 кг | 1200
2 | "Акрол-21" - однокомпанент акриловый |  | Герметизация межпанельных швов |  | 11,8 л - 15 кг | 1320
→ Цены на материалы указаны без учета скидок
→ Все цены указаны на условиях самовывоза со склада
→ Мы всегда готовы орагнизовать доставку автотранспортом на Ваш объект
→ Мы порадуем Вас доступными ценами, оперативностью и высоким качеством обслуживания

## Утеплитель+блоки
ООО Торгово-промышленная компания «Альтея»
420034, г.Казань, ул.Проточная, д.8, оф. 202
тел/факс: (843) 518-96-96, 518-12-09, 518-12-19
www.alteya.ru, E-mail:info@alteya.ru
ПРАЙС - ЛИСТ от 9 декабря 2013г.
ТЕПЛОИЗОЛЯЦИОННЫЕ МАТЕРИАЛЫ
ЕвроТерМикс - теплоизоляционная пенополистирольная плита повышенной прочности
экологически чистый продукт |  |  | лучшее сочетание цены и качества |  |  | универсальное применене
№ | Наименование |  | Цена 1мᶾ с НДС, руб. | Обработка поверхности |  | Область применения
1 | ЕвроТерМикс "LIGHT" W |  | 3300 | гладкая |  | мокрый фасад, не нагружаемые конструкции
2 | ЕвроТерМикс "LIGHT" WR |  | 3400 | ромбовидный рельеф
3 | ЕвроТерМикс "NORM" W |  | 3900 | гладкая |  | фундамент, кровля, полы
4 | ЕвроТерМикс "NORM" WD |  | 4000 | дренажный рельеф
5 | ЕвроТерМикс "SUPER" W |  | 4500 | гладкая |  | утепление в конструкциях испытывающих
6 | ЕвроТерМикс "SUPER" WD |  | 4600 | дренажный рельеф |  | повышенные нагрузки
Технические характеристики теплоизоляционных плит ЕвроТерМикс
| Наименование | Марка по ГОСТ | Прочность на сжатие при 10% деформации, МПа не менее: |  | Теплопроводность в сухом состоянии при 25 °С не более: |  | Водопогло-щение за 24 часа, %, не более: | Группа горю-чести | Размеры плит, мм
ЕвроТерМикс "LIGHT" |  | 25 | 0.1 |  | 0.03 |  | 1 | Г3 | 1200*600
ЕвроТерМикс "NORM" |  | 35 | 0.3 |  | 0.032 |  | 0.3 | Г3 | 1200*600
ЕвроТерМикс "SUPER" |  | 50 | 0.5 |  | 0.035 |  | 0.2 | Г3 | 1200*600
КОНСТРУКТИВНЫЕ МАТЕРИАЛЫ
«ГранД» - блоки стеновые полистиролбетонные
экологически чистый продукт |  |  | лучшее сочетание цены и качества |  |  | удобный размер 600*300*200 мм
№ | Наименование | Цена за 1м³ с НДС, руб. |  | Область применения |  | Группа горючес-ти | Класс прочности на сжатие | Теплопроводность в сухом состоянии при 25 °С
1 | ГранД 300 | 2900 | ненесущие, внутренние перегородки |  |  | Г1 | В 0,5 | 0.085
2 | ГранД 400 | 3000 | самонесущие наружные стены |  |  | Г1 | В 1,0 | 0.1
3 | ГранД 500 | 3300 | несущие наружные стены |  |  | Г1 | В 1,5 | 0.125
«ГранД 2 в 1» - сборная кровельная плита
экологически чистый продукт |  |  | лучшее сочетание цены и качества |  |  | удобный размер 1200*600*100 мм
№ | Наименование | Цена за 1 м² с НДС, руб. |  | Область применения |  | Группа горючес-ти | Прочность на сжатие, МПа, не менее | Теплопроводность в сухом состоянии при 25 °С
1 | ГранД 2 в 1 | 650 | Сборная стяжка под рулонные кровельные материалы |  |  | Г1 | 0.36 | 0.05
→ Цены на материалы указаны без учета скидок
→ Все цены указаны на условиях самовывоза со склада
→ Мы всегда готовы орагнизовать доставку автотранспортом на Ваш объект
→ Мы порадуем Вас доступными ценами, оперативностью и высоким качеством обслуживания.